## Hoja1
Fecha Muestra | Fecha Ensayo | Muestra Nº | Rate CS2 | Origen | Ensayo | Hs. final de carga | S2- totales | NaSH | Na2S | Fe | Comentarios ( de Producción)
|  |  | MTons/día |  |  |  | gr./100gr. | gr./100gr. | gr./100gr. | mg/lts.
2017-01-18 | 2017-01-19 | 1 | 20 | REACTOR B | Sobrenadante | 24 | 45.4 | 43.1 | 3.2 | 0.2 | 3 horas de saturación/recirculación
2017-01-18 | 2017-01-19 | 2 | 20 | REACTOR B | Precipitado | 24 | 28.2 | 16.9 | 15.7 | 0.2 | 3 horas de saturación/recirculación
2017-01-20 | 2017-01-20 | 3 | 20 | REACTOR B | Solución inicial | 1 | 43.8 | 41 | 5.1 | - | 3 horas de saturación/recirculación + 2 horas de recirculación
2017-01-20 | 2017-01-20 | 4 | 20 | S. DE FILTRO | Salida de filtro | 2 | 42.1 | 41.2 | 1.3 | - | 4 horas de saturación/recirculación + 2 horas de recirculación + 3500 kg de agua
2017-01-20 | 2017-01-21 | 5 | 20 | REACTOR B | Sobrenadante | 24 | 45.1 | 43.5 | 2.2 | - | 3 horas de saturación/recirculación + 2 horas de recirculación
2017-01-20 | 2017-01-21 | 6 | 20 | REACTOR B | Precipitado | 24 | 43.7 | 38.7 | 6.9 | - | 3 horas de saturación/recirculación + 2 horas de recirculación
2017-01-23 | 2017-01-24 | 7 | 35 | REACTOR A | Sobrenadante | 24 | 44.9 | 43.9 | 1.5 | - | 1 horas de saturación/recirculación + 1 horas de recirculación
2017-01-23 | 2017-01-24 | 8 | 35 | REACTOR A | Precipitado | 24 | 38.9 | 24.1 | 20.6 | - | 1 horas de saturación/recirculación + 1 horas de recirculación
2017-01-24 | 2017-01-24 | 9 | 35 | REACTOR B | Solución inicial | 1 | 44.24 | 40.27 | 5.52 | - | 1 horas de saturación/recirculación + 1 horas de recirculación
2017-01-24 | 2017-01-25 | 10 | 35 | REACTOR B | Sobrenadante | 24 | 44.8 | 45.7 | 1.3 | - | 1 horas de saturación/recirculación + 1 horas de recirculación
2017-01-24 | 2017-01-25 | 11 | 35 | REACTOR B | Precipitado | 24 | 26.3 | 19.2 | 40.1 | - | 1 horas de saturación/recirculación + 1 horas de recirculación
2017-01-25 | 2017-01-25 | 12 | 35 | REACTOR A | Solución inicial | 3 | 45.6 | 44.1 | 2.1 | - | 1 horas de saturación/recirculación + 1 horas de recirculación
2017-01-25 | 2017-01-26 | 13 | 35 | REACTOR A | Sobrenadante | 24 | 46.2 | 45.8 | 0.5 | - | 1 horas de saturación/recirculación + 1 horas de recirculación
2017-01-25 | 2017-01-26 | 14 | 35 | REACTOR A | Precipitado | 24 | 33.4 | 3.5 | 41.5 | - | 1 horas de saturación/recirculación + 1 horas de recirculación
2017-01-26 | 2017-01-26 | 15 | 35 | REACTOR B | Solución inicial | 3 | 44.99 | 43.63 | 1.89 | - | 1 horas de saturación/recirculación + 1 horas de recirculación
2017-01-26 | 2017-01-27 | 16 | 35 | REACTOR B | Sobrenadante | 24 | 45.4 | 45 | 0.5 | - | 1 horas de saturación/recirculación + 1 horas de recirculación
2017-01-26 | 2017-01-27 | 17 | 35 | REACTOR B | Precipitado | 24 | 33.1 | 2.6 | 42.3 | - | 1 horas de saturación/recirculación + 1 horas de recirculación
2017-01-27 | 2017-01-27 | 18 | 35 | REACTOR B | Solución inicial | 2 | 44.2 | 41.3 | 4.1 | - | 1 horas de saturación/recirculación + 1 horas de recirculación
2017-01-27 | 2017-01-28 | 19 | 35 | REACTOR B | Sobrenadante | 24 | 44.7 | 43.4 | 1.8 | - | 1 horas de saturación/recirculación + 1 horas de recirculación
2017-01-27 | 2017-01-28 | 20 | 35 | REACTOR B | Precipitado | 24 | 34.8 | 8.9 | 36 | - | 1 horas de saturación/recirculación + 1 horas de recirculación
2017-01-30 | 2017-01-31 | 21 | 35 | REACTOR A | Solución inicial | 8 | 45.87 | 43.75 | 2.94 | - | 1,5 horas de saturación/recirculación + 1 horas de recirculación
2017-01-30 | 2017-01-31 | 22 | 35 | REACTOR A | Sobrenadante | 24 | 46.3 | 45.99 | 0.49 | - | 1,5 horas de saturación/recirculación + 1 horas de recirculación
2017-01-30 | 2017-01-30 | 23 | 35 | REACTOR A | Precipitado | 24 | 36 | 12.94 | 32 | - | 1,5 horas de saturación/recirculación + 1 horas de recirculación
2017-01-31 | 2017-01-31 | 24 | 35 | REACTOR B | Solución inicial | 2 | 45.5 | 43.83 | 2.34 | - | 1,5 horas de saturación/recirculación + 1 horas de recirculación
2017-01-31 | 2017-02-01 | 25 | 35 | REACTOR B | Sobrenadante | 24 | 45.1 | 44.46 | 0.95 | - | 1,5 horas de saturación/recirculación + 1 horas de recirculación
2017-01-31 | 2017-02-01 | 26 | 35 | REACTOR B | Precipitado | 24 | 32.6 | 27.17 | 7.56 | - | 1,5 horas de saturación/recirculación + 1 horas de recirculación
2017-02-01 | 2017-02-01 | 27 | 35 | REACTOR B | Solución inicial | 2 | 45.8 | 45.27 | 0.81 | - | 1,5 horas de saturación/recirculación + 1 horas de recirculación
2017-02-01 | 2017-02-02 | 28 | 35 | REACTOR B | Sobrenadante | 24 | 46.11 | 45.67 | 0.61 | - | 1,5 horas de saturación/recirculación + 1 horas de recirculación
2017-02-01 | 2017-02-02 | 29 | 35 | REACTOR B | Precipitado | 24 | 33.02 | 2.94 | 41.78 | - | 1,5 horas de saturación/recirculación + 1 horas de recirculación
2017-02-01 | 2017-02-02 | 31 | 35 | REACTOR A | Sobrenadante | 24 | 45.76 | 44.66 | 1.55 | - | 1,5 horas de saturación/recirculación + 1 horas de recirculación
2017-02-01 | 2017-02-02 | 32 | 35 | REACTOR A | Precipitado | 24 | 33.88 | 38.89 | 5.88 | - | 1,5 horas de saturación/recirculación + 1 horas de recirculación
2017-02-07 | 2017-02-07 | 33 | 35 | REACTOR B | Solución inicial | 2 | 45.56 | 43.79 | 2.46 | - | 2 horas de saturación con recirculación
2017-02-07 | 2017-02-09 | 34 | 35 | REACTOR B | Sobrenadante | 48 | 45.37 | 45.22 | 0.21 | - | 2 horas de saturación con recirculación
2017-02-07 | 2017-02-09 | 35 | 35 | REACTOR B | Filtrado | 48 | 31.06 | 0.04 | 43.09 | - | 2 horas de saturación con recirculación
2017-02-07 | 2017-02-09 | 36 | 35 | REACTOR B | Precipitado | 48 | 21.98 |  | 30.53 | NaOH 18,69 | 2 horas de saturación con recirculación
2017-02-09 | 2017-02-10 | 38 | 35 | REACTOR A | Sobrenadante | 24 | 45.1 | 42.2 | 31.8 |  | 2 horas de saturación con recirculación
2017-02-09 | 2017-02-10 | 39 | 35 | REACTOR A | Precipitado | 24 | 28.66 |  | 39.8 | NaOH 7,59 | 2 horas de saturación con recirculación
2017-02-10 | 2017-02-11 | 40 | 35 |  | Sobrenadante | 24 | 44.5 | 42.9 | 2.2 | - | 2 horas de saturación con recirculación
2017-02-10 | 2017-02-11 | 41 | 35 |  | Precipitado | 24 | 39.7 | 31.5 | 11.4 | - | 2 horas de saturación con recirculación
2017-02-13 | 2017-02-13 | 43 | 35 | REACTOR A | Sobrenadante | 12 | 45.83 | 44.89 | 1.3 | - | 2 horas de saturación con recirculación
2017-02-13 | 2017-02-13 | 44 | 35 | REACTOR A | Filtrado | 12 | 23.26 | - | 32.31 | NaOH 19,25 | 2 horas de saturación con recirculación
2017-02-17 | 2017-02-17 | 45 | 35 | REACTOR A | Solución inicial | 2 | 44.76 | 43.21 | 2.16 |  | 2 horas de saturación con recirculación
2017-02-17 | 2017-02-18 | 46 | 35 | REACTOR A | Sobrenadante | 24 | 44.49 | 44 | 1.3 |  | 2 horas de saturación con recirculación
2017-02-17 | 2017-02-18 | 47 | 35 | REACTOR A | Precipitado | 24 | 34.3 | 9.2 | 34.8 |  | 2 horas de saturación con recirculación
2017-02-19 | 2017-02-19 | 48 | 35 | REACTOR B | Solución inicial | 2 | 45.08 | 43.01 | 2.87 |  | 2 horas de saturación con recirculación
2017-02-19 | 2017-02-20 | 49 | 35 | REACTOR B | Sobrenadante | 24 | 49.78 | 46.57 | 4.46 |  | 2 horas de saturación con recirculación
2017-02-19 | 2017-02-20 | 50 | 35 | REACTOR B | Precipitado | 24 | 18.73 | - | 34.83 | NaOH:18,73 | 2 horas de saturación con recirculación
2017-02-19 | 2017-02-19 | 51 | 35 | REACTOR A | Solución inicial | 2 | 40.4 | 38.87 | 2.12 |  | 2 horas de saturación con recirculación
2017-02-19 | 2017-02-20 | 52 | 35 | REACTOR A | Sobrenadante | 24 | 45.88 | 44.94 | 1.3 |  | 2 horas de saturación con recirculación
2017-02-19 | 2017-02-20 | 53 | 35 | REACTOR A | Precipitado | 24 | - | 40.41 | 29.09 | NaOH: 6,19 | 2 horas de saturación con recirculación
2017-02-20 | 2017-02-21 | 55 | 35 | REACTOR A | Sobrenadante | 24 | 45.8 | 45.1 | 1.02 |  | 2 horas de saturación con recirculación
2017-02-20 | 2017-02-21 | 56 | 35 | REACTOR A | Precipitado | 24 | 20.45 | - | 28.4 | NaOH: 14,5 | 2 horas de saturación con recirculación
2017-02-21 | 2017-02-22 | 58 | 35 | REACTOR A | Sobrenadante | 24 | 45.1 | 44.1 | 1.4 |  | 2 horas de saturación con recirculación
2017-02-21 | 2017-02-22 | 59 | 35 | REACTOR A | Precipitado | 24 | 30.8 | 42.8 |  | NaOH: 1,2 | 2 horas de saturación con recirculación
2017-02-23 | 2017-02-23 | 60 | 35 | REACTOR A | Solución inicial | 4 | 44.5 | 42.5 | 2.8 |  | 2 horas de saturación con recirculación
2017-02-23 | 2017-02-24 | 61 | 35 | REACTOR A | Sobrenadante | 24 | 43.78 | 43.18 | 0.83 |  | 2 horas de saturación con recirculación
2017-02-23 | 2017-02-24 | 62 | 35 | REACTOR A | Precipitado | 24 | 27.65 |  | 38.4 | NaOH:5,91 | 2 horas de saturación con recirculación
2017-04-08 | 2017-04-10 | 64 | 35 | REACTOR A | Sobrenadante |  | 44 | 43.8 | 0.3 |  | Planta S2C producción 48 tn/día sin saturación
2017-04-08 | 2017-04-10 | 65 | 35 | REACTOR B | Sobrenadante |  | 47.6 | 47.6 | 0.02 |  | Planta S2C producción 48 tn/día sin saturación
2017-04-08 | 2017-04-10 | 66 | 35 | REACTOR B | Sobrenadante |  | 47.7 | 47.5 | 0.4 |  | Planta S2C producción 48 tn/día sin saturación
2017-04-09 | 2017-04-10 | 67 | 35 | REACTOR A | Sobrenadante |  | 47 | 46 | 0.8 |  | Planta S2C producción 48 tn/día sin saturación
2017-04-10 | 2017-04-10 | 68 | 35 | REACTOR A | Sobrenadante |  | 47 | 46.5 | 0.3 |  | Planta S2C producción 48 tn/día sin saturación
| Reactor B - 18/01 |  |  |  |  | Reactor B - 20/01 |  |  |  | Reactor B - 20/01 |  | Muestra del 11/1 Reactor B - 1 Semana
| 24 hs de sedimentación |  |  |  |  | 1 hs de sedimentación |  |  |  | 24 hs de sedimentación
|  | Ensayo | S2- totales | NaSH | Na2S | Fe | Fe
|  | Precipitado | 28.2 | 16.9 | 15.7 | 0.2 | 0.2
|  | Precipitado | 43.7 | 38.7 | 6.9 | - | -
|  | Precipitado | 38.9 | 24.1 | 20.6 | - | -
|  | Precipitado | 26.3 | 19.2 | 40.1 | - | -
|  | Precipitado | 33.4 | 3.5 | 41.5 | - | -
|  | Precipitado | 33.1 | 2.6 | 42.3 | - | -
|  | Precipitado | 34.8 | 8.9 | 36 | - | -
|  | Precipitado | 36 | 12.94 | 32 | - | -
|  | Precipitado | 32.6 | 27.17 | 7.56 | - | -
|  | Precipitado | 33.02 | 2.94 | 41.78 | - | -
|  | Precipitado | 33.88 | 38.89 | 5.88 | - | -
|  | Precipitado | 21.98 |  | 30.53 | NaOH 18,69 | NaOH 18,69
|  | Precipitado | 28.66 |  | 39.8 | NaOH 7,59 | NaOH 7,59
|  | Precipitado | 39.7 | 31.5 | 11.4 | - | -
|  | Precipitado | 34.3 | 9.2 | 34.8
|  | Precipitado | 18.73 | - | 34.83 | NaOH:18,73 | NaOH:18,73
|  | Precipitado | - | 40.41 | 29.09 | NaOH: 6,19 | NaOH: 6,19
|  | Precipitado | 20.45 | - | 28.4 | NaOH: 14,5 | NaOH: 14,5
|  | Precipitado | 30.8 | 42.8 |  | NaOH: 1,2 | NaOH: 1,2
|  | Precipitado | 27.65 |  | 38.4 | NaOH:5,91 | NaOH:5,91
| Reactor A - 23/01 | [5 empty] | Reactor A - 23/01
| 1 hs de sedimentación | [5 empty] | 24 hs de sedimentación
| Reactor B - 24/01 | [5 empty] | Reactor B - 24/01 |  |  |  | Reactor A - 25/01
| 4 hs de sedimentación | [5 empty] | 24 hs de sedimentación |  |  |  | 24 hs de sedimentación
Reactor B - 26/01
3 hs de sedimentación

## Agua de proceso
| pH | Conductividad [uS/cm3]
2018-01-16 16:17 | 9.6 | 265
2018-01-16 16:17 | 10.5 | 366
2018-01-16 17:58 | 10 | 277
2018-01-17 16:24 | 9.2 | 261
2018-01-18 21:33 | 9.3 | 315
2018-01-24 07:33 | 10.9 | 408
2018-01-29 18:33 | 10.2 | 330
2018-01-29 19:45 | 10.5 | 377
2018-01-30 19:01 | 9.7 | 322
2018-01-31 17:31 | 10.7 | 396
2018-01-31 19:26 | 9.3 | 303
2018-02-01 19:26 | 8.8 | 293
2018-02-01 20:07 | 9.9 | 341
2018-02-01 20:50 | 10 | 317
2018-02-02 15:56 | 9.6 | 297
2018-02-08 10:28 | 9.2 | 218
2018-02-08 12:32 | 9.5 | 254
2018-02-08 15:53 | 9.2 | 196.4
2018-02-14 18:56 | 8.9 | 187.7
2018-02-14 21:06 | 9.3 | 214
2018-02-15 11:41 | 8.4 | 195.5
2018-02-16 16:22 | 9.4 | 282
2018-02-16 19:33 | 9.4 | 194
2018-02-16 19:33 | 9.4 | 218
2018-02-16 19:33 | 8.9 | 191
2018-02-16 19:57 | 9.2 | 245
2018-02-19 10:32 | 8.9 | 195.5
2018-02-19 12:53 | 10 | 241
2018-02-19 16:44 | 8.9 | 261
2018-02-19 19:01 | 9.3 | 207
2018-02-19 19:01 | 9 | 183
2018-02-19 19:01 | 9.8 | 167
2018-02-19 19:01 | 8.5 | 150
2018-02-19 19:01 | 9.4 | 194
2018-02-20 08:52 | 9.7 | 213
2018-02-21 06:57 | 8.3 | 201
2018-02-23 07:41 | 8.5 | 180.9
2018-03-06 11:04 | 8.8 | 1195
2018-03-06 11:04 | 9.3 | 208
2018-03-06 11:04 | 8.8 | 263
2018-03-06 11:04 | 8.8 | 214
2018-03-07 07:57 | 9.3 | 195.1
2018-03-08 07:02 | 5.9 | 178.4
2018-03-12 10:47 | 8.5 | 184.2
2018-03-13 10:04 | 9 | 184.6
2018-03-14 07:28 | 8.5 | 182.3
2018-03-16 13:06 | 8.3 | 176.6
2018-03-19 09:23 | 9.9 | 243
2018-03-21 09:57 | 9.9 | 243
2018-03-21 09:57 | 8.5 | 171.6
2018-03-22 06:14 | 8.5 | 171.6
2018-03-23 07:58 | 8.3 | 170.8
2018-03-27 06:51 | 8.5 | 174
2018-03-27 10:19 | 9.7 | 207
2018-03-28 12:24 | 8.9 | 166
2018-04-03 10:54 | 9.5 | 198.9
2018-04-04 11:53 | 8.5 | 177.7
2018-04-06 07:11 | 9.5 | 195.2
2018-04-11 12:10 | 9.4 | 202
2018-04-12 10:07 | 9.1 | 221
2018-04-16 07:04 | 9.4 | 163
2018-04-16 10:16 | 8.5 | 182
2018-04-17 07:11 | 9 | 175
2018-04-18 10:06 | 9.1 | 188
2018-04-19 08:55 | 9.1 | 213
2018-04-20 05:23 | 8.8 | 206
2018-04-23 08:43 | 9.3 | 193.6
2018-04-24 07:27 | 9.2 | 240
2018-04-25 13:54 | 10 | 302
2018-04-27 10:10 | 8.8 | 213
2018-05-02 09:08 | 9.4 | 197
2018-05-04 11:55 | 8.6 | 201
2018-05-07 13:14 | 9.2 | 254
2018-05-08 09:41 | 9.3 | 237
2018-05-09 07:03 | 7.4 | 264
2018-05-11 07:11 | 8.9 | 229
2018-05-14 09:39 | 9.3 | 247
2018-05-15 09:35 | 9.8 | 284
2018-05-16 10:23 | 9 | 254
2018-05-17 07:14 | 8.7 | 238
2018-05-18 07:21 | 6.9 | 232
2018-05-21 11:41 | 6.9 | 204
2018-05-22 08:21 | 8.3 | 227
2018-05-23 11:55 | 9.2 | 230
2018-05-24 08:41 | 8.9 | 251
2018-05-30 07:57 | 8.1 | 263
2018-06-01 09:57 | 6.7 | 249
2018-06-04 09:44 | 8.8 | 215
2018-06-05 07:41 | 9.2 | 223
2018-06-07 08:41 | 9.6 | 268
2018-06-08 09:17 | 9.2 | 225
2018-06-11 10:21 | 8.9 | 227
2018-06-12 11:18 | 8.9 | 259
2018-06-15 11:24 | 9.1 | 234
2018-06-18 07:31 | 9.7 | 254
2018-06-19 06:43 | 8.7 | 245
2018-06-21 06:59 | 9.7 | 235
2018-06-22 10:21 | 9.8 | 288
2018-06-28 06:24 | 9 | 250
2018-07-02 11:03 | 8.2 | 10.2
2018-07-03 09:13 | 8.8 | 251
2018-07-04 11:24 | 8.8 | 223
2018-07-05 09:30 | 9.3 | 225
2018-07-06 10:47 | 9.4 | 228
2018-07-10 11:18 | 8.9 | 230
2018-07-11 11:16 | 9.3 | 268
2018-07-13 11:35 | 9.1 | 217
2018-07-16 09:35 | 9.1 | 252
2018-07-17 10:29 | 9.5 | 235
2018-07-18 08:37 | 9.8 | 231
2018-07-23 05:53 | 9.5 | 210
2018-07-24 10:57 | 10 | 618
2018-07-25 10:28 | 10 | 562
2018-07-26 10:27 | 9.5 | 239
2018-07-27 10:21 | 9.2 | 250

## NaOH
Fecha Muestra | Origen | Alcali total | Alcali NaOH | Carbonatos (como Na2CO3) | Cl-
|  | gr./100gr. | gr./100gr. | gr./100gr. | mg/lts.
2017-01-08 | Tk E - Buque MOYRA | 49.26 | 49.05 | 0.54 | 1
2017-02-26 | Tk E - Buque MOYRA | 49.79 | 49.58 | 0.54 | 1
2017-03-27 | Tk E - Buque MOYRA | 49.8 | 49.58 | 0.52 | 1
2017-04-21 | Tk E - Buque MOYRA | 49.9 | 49.7 | 0.54 | 1
2017-05-14 | Tk E - Buque MOYRA | 49.62 | 49.41 | 0.56 | 1.03
2017-07-25 | Tk E - Buque MOYRA | 49.9 | 49.5 | 0.47 | 1
2017-08-22 | Tk E - Buque MOYRA | 49.7 | 49.5 | 0.51 | 1
2017-09-22 | Tk E - Buque MOYRA | 49.7 | 49.6 | 0.53 | 1
2017-10-28 | Tk E - Buque MOYRA | 49.43 | 49.23 | 0.52 | 1
2017-11-27 | Tk E - Buque MOYRA | 49.45 | 49.27 | 0.46 | 0.9
|  | Alcali total | Alcali NaOH | Carbonatos (como Na2CO3) | Cl-
|  | gr./100gr. | gr./100gr. | gr./100gr. | mg/lts.
| MIN | 48 | - | 0 | 0
| MAX | - | - | 1.2 | 1.5
| Tolerance | 0.15 | - | 0.2 | 0.5